## 3QW FP 先発先行 18017納品120um厚
[5 empty] | h | 6.6262e-34 | J *sec
[5 empty] | q | 1.6022e-19 | C
[5 empty] | c | 2990000000 | m/sec
[5 empty] | lambda | 1.03e-06 | m/sec | 0.08329486
バー | ridge number | cavity length(um) | ridge width(um) | I threshold(mA) | dP/dI(W/A) | i_d External Differencial Quantum Efficiency | 1/i_d | 抵抗(ohm) | 微分抵抗(ohm) | 閾値電流密度(kA/cm^2) | しきい値キャリア密度(間違ってる) | プローブ | 破壊状況 | 抵抗やslopeを出すのに使った電流値 | ダイボンディング | IL実験 | 備考
3QW先発先行bar01 | 1 | 300 | 1.5 | 91.942 | 0.310749 | 0.05176759 | 19.31711 | 23.42 | 7.24938 | 20.43156 | 1.2752e+17 | pad |  | 136 | した(0425) | 180504 | 中前さんに渡した180504
3QW先発先行bar01 | 2 | 300 | 2.5 | 87.297 | 0.288586 | 0.04807546 | 20.80063 | 21.105 | 5.20464 | 11.6396 | 72647609536886768 | pad |  | 140
3QW先発先行bar01 | 3 | 300 | 1.5 | 85.149 | 0.314941 | 0.05246594 | 19.05999 | 24.547 | 7.49851 | 18.922 | 1.181e+17 | pad |  | 135
3QW先発先行bar01 | 4 | 300 | 2.5 | 91.987 | 0.30954 | 0.05156618 | 19.39255 | 22.7365 | 5.67646 | 12.26493 | 76550576290933296 | pad |  | 137
3QW先発先行bar01 | 5 | 300 | 1.5 | 79.637 | 0.311288 | 0.05185738 | 19.28366 | 26.3524 | 9.08761 | 17.69711 | 1.1046e+17 | pad |  | 132
2 |  | 300 | [8 empty] | 0
3 |  | 300 | [8 empty] | 0
3QW先発先行bar04 | 1 | 400 | 1.5 | 110.666 | 0.217306 | 0.03620095 | 27.62359 | 23.2553 | 7.58178 | 18.44433 | 1.1512e+17 | pad |  | 131 | した(0425)再180503 | 180503
3QW先発先行bar04 | 2 | 400 | 2.5 | 111.45 | 0.123375 | 0.02055301 | 48.65468 | 20.4754 | 5.46338 | 11.145 | 69560604169267264 | pad |  | 135
3QW先発先行bar04 | 3 | 400 | 1.5 | 103 | 0.293096 | 0.04882678 | 20.48056 | 22.2702 | 7.29347 | 17.16667 | 1.0714e+17 | pad |  | 133
3QW先発先行bar04 | 4 | 400 | 2.5 | 101.4 | 0.148463 | 0.02473241 | 40.43277 | 20.5345 | 4.43615 | 10.14 | 63287979028835352 | pad |  | 135
3QW先発先行bar04 | 5 | 400 | 1.5 | 104.972 | 0.27285 | 0.04545401 | 22.00026 | 20.5345 | 4.43615 | 17.49533 | 1.092e+17 | pad |  | 135
5 |  | 400 | [8 empty] | 0
6 |  | 400 | [8 empty] | 0
7 |  | 500 | [8 empty] | 0
8 |  | 500 | [8 empty] | 0
3QW先発先行bar09 | 1 | 500 | 1.5 | 135.52 | 0.308908 | 0.0514609 | 19.43223 | 17.4636 | 6.59191 | 18.06933 | 1.1278e+17 | pad |  |  | した(0425)再180503 | 180504
3QW先発先行bar09 | 2 | 500 | 2.5 | 131.696 | 0.158787 | 0.02645228 | 37.80392 | 19.0797 | 6.11451 | 10.53568 | 65757583322930960 | pad |  | 178
3QW先発先行bar09 | 3 | 500 | 1.5 | 120.48 | 0.311736 | 0.05193202 | 19.25594 | 20.2414 | 8.43533 | 16.064 | 1.0026e+17 | pad |  | 177
3QW先発先行bar09 | 4 | 500 | 2.5 | 118.76 | 0.257249 | 0.04285504 | 23.33448 | 19.4468 | 6.22158 | 9.5008 | 59298464611159664 | pad |  | 179
3QW先発先行bar09 | 5 | 500 | 1.5 | 121.7 | 0.295475 | 0.0492231 | 20.31566 | 21.1378 | 18.427 | 16.22667 | 1.0128e+17 | pad |  | 175
10 |  | 500 | [8 empty] | 0
3QW先発先行bar11 | 1 | 1000 | 1.5 | 249.83 | 0.21559 | 0.03591508 | 27.84346 | 11.4701 | -110.157 | 16.65533 | 1.0395e+17 | pad |  | 290 | した(0425)再180503 | 180504
3QW先発先行bar11 | 2 | 1000 | 2.5 | 229.81 | 0.0725381 | 0.0120841 | 82.75335 | 10.8638 | 18.0259 | 9.1924 | 57373611284483840 | pad |  | 292
3QW先発先行bar11 | 3 | 1000 | 1.5 | 205.4 | 0.202 | 0.03365113 | 29.71669 | 11.4842 | -10.7831 | 13.69333 | 85465817833811824 | pad |  | 290
3QW先発先行bar11 | 4 | 1000 | 2.5 | 202.44 | 0.0494412 | 0.008236396 | 121.4123 | 11.1537 | 10.0158 | 8.0976 | 50540506803145672 | pad |  | 291
3QW先発先行bar11 | 5 | 1000 | 1.5 | 205.61 | 0.209999 | 0.03498368 | 28.58476 | 11.3089 | 4.53962 | 13.70733 | 85553197686514384 | pad |  | 290
3QW先発先行bar11 | 6 | 1000 | 2.5 | 210.171 | 0.0834836 | 0.01390751 | 71.9036 | 11.0411 | 3.58251 | 8.40684 | 52470602920983648 | pad |  | 291
12 |  | 1000 | [8 empty] | 0

## 3QW FP 先発先行 short cavity 60um厚
[5 empty] | h | 6.6262e-34 | L *sec
[5 empty] | q | 1.6022e-19 | C
[5 empty] | c | 2990000000 | m/sec
[5 empty] | lambda | 1.03e-06 | m/sec | 0.08329486
バー | ridge number | cavity length(um) | ridge width(um) | I threshold(mA) | i_d(W/A) | i_d External Differencial Quantum Efficiency | 1/i_d | 抵抗(ohm) | 微分抵抗(ohm) | 閾値電流密度(kA/cm^2) | 閾値キャリア密度 | プローブ | 破壊状況 | 抵抗やslopeを出すのに使った電流値 | ダイボンディング | IL | 備考
3QW先発先行short cavity01 | 1 | 100 | 1.5 |  |  | 0 | [8 empty] | 180626 | 180628 | バーが折れていて測定不能
3QW先発先行short cavity01 | 2 | 100 | 2.5 | 39.6168 | 0.123201 | 0.02052402 | 48.7234 | 33.6475 | 10.3104 | 15.84672 | 98906004244164256 | pad |  | 109.57
3QW先発先行short cavity01 | 3 | 100 | 1.5 | 39.632 | 0.160684 | 0.0267683 | 37.35762 | 40.8612 | 13.6142 | 26.42133 | 1.6491e+17 | pad |  | 103.05
3QW先発先行short cavity01 | 4 | 100 | 2.5 | 42.872 | 0.0785446 | 0.01308472 | 76.425 | 33.3444 | 10.1878 | 17.1488 | 1.0703e+17 | pad |  | 111.28
3QW先発先行short cavity01 | 5 | 100 | 1.5 | 66.1031 | 0.0479081 | 0.007980997 | 125.2976 | 39.3284 | 15.6858 | 44.06873 | 2.7505e+17 | pad |  | 104.31
3QW先発先行short cavity02 |  | 100
3QW先発先行short cavity03 |  | 100
3QW先発先行short cavity04 |  | 100
3QW先発先行short cavity05 |  | 100
3QW先発先行short cavity06 |  | 100
3QW先発先行short cavity07 |  | 100
3QW先発先行short cavity08 |  | 100
3QW先発先行short cavity09 |  | 100
3QW先発先行short cavity10 |  | 100
3QW先発先行short cavity11 |  | 200 | [14 empty] | ボンディングの最中に消えた
3QW先発先行short cavity12 |  | 200 | [12 empty] | 182626 | -
3QW先発先行short cavity13 |  | 200 | [14 empty] | ボンディングの最中に消えた
3QW先発先行short cavity14 | 1 | 200 | 1.5 | 49.234 | 0.387935 | 0.06462599 | 15.47365 | 34.0628 | 12.7043 | 16.41133 | 1.0243e+17 | pad |  | 100.17 | 180626 | 180628 | 二回発振 100mAくらいにもう一回
3QW先発先行short cavity14 | 2 | 200 | 2.5 | 49.7042 | 0.402313 | 0.06702121 | 14.92065 | 29.9248 | 8.98099 | 9.94084 | 62044938209961296 | pad |  | 103.54 |  |  | 二回発振
3QW先発先行short cavity14 | 3 | 200 | 1.5 | 50.82 | 0.403083 | 0.06714949 | 14.89215 | 34.8584 | 14.0678 | 16.94 | 1.0573e+17 | pad |  | 98.836 |  |  | 二回発振
3QW先発先行short cavity14 | 4 | 200 | 2.5 | 53.783 | 0.398803 | 0.06643648 | 15.05197 | 28.9927 | 9.14652 | 10.7566 | 67136437398576952 | pad |  | 105.7 |  |  | 二回発振
3QW先発先行short cavity14 | 5 | 200 | 1.5 | 49.474 | 0.391329 | 0.06519139 | 15.33945 | 31.6332 | 11.0604 | 16.49133 | 1.0293e+17 | pad |  | 101.9 |  |  | 二回発振
3QW先発先行short cavity15 | 1 | 200 | 1.5 | 47.101 | 0.40933 | 0.06819017 | 14.66487 | 39.7087 | 20.133 | 15.70033 | 97992343860525104 | pad |  | 94.844 | 180626 | 180628 | 二回発振している
3QW先発先行short cavity15 | 2 | 200 | 2.5 | 52.47 | 0.18179 | 0.03028435 | 33.02036 | 37.333 | 11.576 | 10.494 | 65497441018599424 | pad |  | 96.89 |  |  | 二回発振している
3QW先発先行short cavity15 | 3 | 200 | 1.5 | 52.932 | 0.405361 | 0.06752898 | 14.80846 | 37.8652 | 13.371 | 17.644 | 1.1012e+17 | pad |  | 96.518 |  |  | 二回発振している
3QW先発先行short cavity15 | 4 | 200 | 2.5 | 48.973 | 0.438891 | 0.07311473 | 13.67713 | 36.7048 | 12.7316 | 9.7946 | 61132193234302832 | pad |  | 98.536 |  |  | 二回発振している
3QW先発先行short cavity15 | 5 | 200 | 1.5 | 104.926 | 0.0161066 | 0.002683194 | 372.6901 | 36.0561 | 8.48109 | 34.97533 | 2.183e+17 | pad |  | 97.969 |  |  | 二回発振している

## 10QW FP 後発後行 180427へき開 120um厚
バー | 正しいバーナンバー(ウエハ上で上からつけた通し番号) | ridge number | cavity length(um) | ridge width(um) | I threshold(mA) | i_d(W/A) | 抵抗(ohm) | 微分抵抗(ohm) | 閾値電流密度(kA/cm^2) | プローブ | 破壊状況 | 抵抗やslopeを出すのに使った電流値 | ダイボンディング | IL実験 | 備考
10WQ後発後行bar_a | テスト | - | 300 | [9 empty] | -
10WQ後発後行bar_b | テスト | - | 300 | [9 empty] | -
10WQ後発後行bar_c | 1 | 1 | 300 | 1.5 | 93.99 | 0.0327853 | 31.7475 | 19.7519 | 20.88667 | pad |  | 140 | した0505 | - | 高周波パターンをのせ、奥さんに送付
10WQ後発後行bar_c | 1 | 2 | 300 | 2.5 | - | - | - | - | - | ridge |  | -
10WQ後発後行bar_c | 1 | 3 | 300 | 1.5 | - | - | - | - | - | ridge |  | -
10WQ後発後行bar_c | 1 | 4 | 300 | 2.5 | 94.9702 | 0.010695 | 29.161 | 14.4441 | 12.66269 | ridge |  | 119
10WQ後発後行bar_c | 1 | 5 | 300 | 1.5 | - | - | - | - | - | ridge |  | -
10WQ後発後行bar_d | 2 | 1 | 300 | 1.5 | 88.093 | 0.0497922 | 28.8998 | 16.8624 | 19.57622 | pad | padの導通をとるためにはridgeにさわってなじませる必要あり | 139.36 | した180514 | 180514 | 中前さんに渡した0514
10WQ後発後行bar_d | 2 | 2 | 300 | 2.5 | 93.456 | 0.0554084 | 25.0644 | 14.4805 | 12.4608 | pad | padの導通をとるためにはridgeにさわってなじませる必要あり | 144
10WQ後発後行bar_d | 2 | 3 | 300 | 1.5 | 91.611 | 0.0498487 | 30.181 | 20.7705 | 20.358 | pad | padの導通をとるためにはridgeにさわってなじませる必要あり | 137
10WQ後発後行bar_d | 2 | 4 | 300 | 2.5 | 94.665 | 0.0663111 | 28.2952 | 18.1137 | 12.622 | pad | padの導通をとるためにはridgeにさわってなじませる必要あり | 139
10WQ後発後行bar_d | 2 | 5 | 300 | 1.5 | 89.751 | 0.0928498 | 29.348 | 25.8669 | 19.94467 | pad | padの導通をとるためにはridgeにさわってなじませる必要あり | 118
10WQ後発後行bar_e | 3 | - | 300 | [9 empty] | -
10QW後発後行bar_f | 3 | 1 | 400 | 1.5 | 113.551 | 0.0705835 | 24.5979 | 15.6704 | 18.92517 | ridge |  | 150 | した0505 | 180510
10QW後発後行bar_f | 3 | 2 | 400 | 2.5 | 117 | 0.0521152 | 21.736 | 12.696 | 11.7 | ridge |  | 153
10QW後発後行bar_f | 3 | 3 | 400 | 1.5 | 114 | 0.0682133 | 26.3011 | 18.2627 | 19 | pad | 測定中にbridge切れた | 146
10QW後発後行bar_f | 3 | 4 | 400 | 2.5 | 118.248 | 0.0535713 | 22.7547 | 14.491 | 11.8248 | pad | 測定中にbridge切れた | 152
10QW後発後行bar_f | 3 | 5 | 400 | 1.5 | 113.8 | 0.0722013 | 23.7063 | 18.9382 | 18.96667 | ridge |  | 151
10WQ後発後行bar_g | 4 | - | 400 | [9 empty] | -
10WQ後発後行bar_h | 6 | - | 400 | [9 empty] | -
10QW後発後行bar_i | 7 | 1 | 500 | 1.5 | - | - | 24.9382 | 15.3006 | - | ridge | 発振していない | 150 | した18047 | した | どっかとんでったが救出した高周波パターンをのせ、奥さんに送付 0514帰ってきた
10QW後発後行bar_i | 7 | 2 | 500 | 2.5 | 135.971 | 0.164583 | 22.393 | 14.9287 | 10.87768 | ridge |  | 154
10QW後発後行bar_i | 7 | 3 | 500 | 1.5 | 138.138 | 0.123486 | 21.3434 | 13.9408 | 18.4184 | ridge |  | 155
10QW後発後行bar_i | 7 | 4 | 500 | 2.5 | 139.031 | 0.14785 | 21.6106 | 16.0165 | 11.12248 | pad |  | 155
10QW後発後行bar_i | 7 | 5 | 500 | 1.5 | 134.131 | 0.143519 | 22.818 | 16.0881 | 17.88413 | pad |  | 153
10WQ後発後行bar_j | 8 | 1 | 500 | 1.5 | 137.33 | 0.00747746 | 23.4558 | 23.2681 | 18.31067 | ステムの羽 |  |  | 奥さんに渡した | 180520 | 4本足のマウントにのって帰ってきた0514
| 8 | 2 | 500 | 2.5 | - | - | - | - | - | -
| 8 | 3 | 500 | 1.5 | - | - | - | - | - | -
| 8 | 4 | 500 | 2.5 | 130.62 | 0.00202466 | 27.4426 | 20.7442 | 10.4496 | ステムの羽
| 8 | 5 | 500 | 1.5 | 131.64 | 0.0558072 | 25.2813 | 20.7707 | 17.552 | ステムの羽
10WQ後発後行bar_k | 9 | - | 500 | [9 empty] | 奥さんに渡した | 180520 | IL測定したが流れなかった1805,204本足のマウントにのって帰ってきた0514
10WQ後発後行bar_l | 10 | - | 500 | [9 empty] | -
10QW後発後行bar_m | 11 | 1 | 1000 | 1.5 | 265 | 0.0411624 | 10.7067 | 7.16158 | 17.66667 | pad |  | 329 | した18050 | 180510
10QW後発後行bar_m | 11 | 2 | 1000 | 2.5 | 269 | 0.016744 | 9.80165 | 5.59737 | 10.76 | pad |  | 332
10QW後発後行bar_m | 11 | 3 | 1000 | 1.5 | 255 | 0.0472731 | 11.9458 | 8.04404 | 17 | pad |  | 324
10QW後発後行bar_m | 11 | 4 | 1000 | 2.5 | 260.885 | 0.024748 | 10.8046 | 6.32186 | 10.4354 | pad |  | 328
10QW後発後行bar_m | 11 | 5 | 1000 | 1.5 | 253.609 | 0.0699341 | 16.0686 | 19.7784 | 16.90727 | pad | 測定中にbridge切れた | 309
10QW後発後行bar_m | 11 | 6 | 1000 | 2.5 | 250 | 0.0634244 | 10.9544 | 7.22643 | 10 | ridge |  | 327
10QW後発後行bar_n | 12 | - | 1000 | [9 empty] | -
10QW後発後行bar_o | テスト | [11 empty] | -
10QW後発後行bar_p | まだ割っていない | [11 empty] | -
|  |  |  | 共振基長 | 全素子数 | pad発振 | ridge発振 | 発振せず | まだridge触っていない
|  |  |  | 300 | 10 | 6 | 1 | - | 3
|  |  |  | 400 | 5 | 2 | 3 | - | -
|  |  |  | 500 | 5 | 2 | 2 | 1 | -
|  |  |  | 1000 | 6 | 5 | 1 | - | -
|  |  |  | 計 | 26 | 15 | 7 | 1 | 3
※内すでに3つbridge破壊

## Sheet1
|  | nm | slope | i_d
wavelength | 1.03e-06 | m | 0.5 | 0.4153734
h | 6.6262e-34 | Js | 0.144403 | 0.1199623
e | 1.6022e-19 | q | 0.287038 | 0.2384559
c | 299792458 | m/s | 0.139868 | 0.1161949
0
slope | 1 | W/A |  | 0
i_d | 0.8307469 |  |  | 0
0
0
0
0
0
0
0
|  |  | 1 | 0.8307469 | 0.8307469 | 1.203736 | 1.203736
1.203736

## 3QW FP 後発後行 120um厚
バー | 正しいバーナンバー（ウエハ上で上からの通し番号） | ridge number | cavity length(um) | ridge width(um) | I threshold(mA) | i_d(W/A) | 抵抗(ohm) | 微分抵抗(ohm) | 閾値電流密度(kA/cm^2) | プローブ | 破壊状況 | 抵抗やslopeを出すのに使った電流値 |  | ダイボンディング | IL | 備考
3QW後発後行bar19 | 1 | 1 | 300 | 1.5 | 88.3389 | 0.200725 | 24.5358 | 10.5828 | 19.63087 | pad |  | 119 |  | 180503 | 180504
3QW後発後行bar19 | 1 | 2 | 300 | 2.5 | 97.487 | 0.259376 | 18.6188 | 7.19686 | 12.99827 | pad |  | 127
3QW後発後行bar19 | 1 | 3 | 300 | 1.5 | 96.7987 | 0.260357 | 22.9939 | 10.1068 | 21.51082 | pad |  | 120
3QW後発後行bar19 | 1 | 4 | 300 | 2.5 | 94.4866 | 0.228759 | 19.817 | 7.82651 | 12.59821 | pad |  | 124
3QW後発後行bar19 | 1 | 5 | 300 | 1.5 | 88.3333 | 0.257593 | 20.4706 | 8.31956 | 19.62962 | pad |  | 125
18 | 2 |  | 300 | [10 empty] | - | - | 素子01,02,03をチップ化180518
17 | 3 |  | 300 | [10 empty] | - | -
3QW後発後行bar16 | 4 | 1 | 400 | 1.5 | 116.914 | 0.151485 | 14.3068 | 5.88981 | 19.48567 | pad |  | 190 |  | 180506 | 180514
3QW後発後行bar16 | 4 | 2 | 400 | 2.5 | 123.534 | 0.241107 | 13.7903 | 4.22885 | 12.3534 | pad |  | 190
3QW後発後行bar16 | 4 | 3 | 400 | 1.5 | 122.842 | 0.240644 | 15.5185 | 6.52607 | 20.47367 | pad |  | 187
3QW後発後行bar16 | 4 | 4 | 400 | 2.5 | 115.48 | 0.249237 | 15.4187 | 7.05534 | 11.548 | pad |  | 187
3QW後発後行bar16 | 4 | 5 | 400 | 1.5 | 150.32 | 0.137441 | 16.1907 | 6.31415 | 25.05333 | pad |  | 186
15 | 5 |  | 400 | [10 empty] | - | - | 素子01,02,03をチップ化180518
14 | 6 |  | 400 | [10 empty] | - | -
13 | 7 |  | 500 | [10 empty] | - | -
12 | 8 |  | 500 | [10 empty] | - | -
11 | 9 |  | 500 | [10 empty] | - | -
3QW後発後行bar10 | 10 | 1 | 500 | 1.5 | 137.805 | 0.265017 | 15.5097 | 4.23008 | 18.374 | pad |  | 168 | 500 | した(0501) | した(0501)再180504 | 高周波パターンを乗せ奥さんに送付
3QW後発後行bar10 | 10 | 2 | 500 | 2.5 | 150.532 | 0.25717 | 13.2242 | 4.77973 | 12.04256 | pad |  | 191
3QW後発後行bar10 | 10 | 3 | 500 | 1.5 | 135.409 | 0.28708 | 14.9841 | 6.48253 | 18.05453 | pad |  | 187
3QW後発後行bar10 | 10 | 4 | 500 | 2.5 | 135.774 | 0.257403 | 12.8347 | 4.82715 | 10.86192 | pad |  | 192
3QW後発後行bar10 | 10 | 5 | 500 | 1.5 | 144.635 | 0.237015 | 13.0976 | 4.62139 | 19.28467 | pad |  | 191
3QW後発後行bar09 | 11 | 1 | 1000 | 1.5 | 285.91 | 0.169547 | 8.23318 | 5.00545 | 19.06067 | pad |  | 344 |  | 180503 | 180504
3QW後発後行bar09 | 11 | 2 | 1000 | 2.5 | 262.556 | 0.149763 | 8.10687 | 2.77975 | 10.50224 | pad |  | 346
3QW後発後行bar09 | 11 | 3 | 1000 | 1.5 | 318.694 | 0.147393 | 8.68018 | 4.78474 | 21.24627 | pad |  | 344
3QW後発後行bar09 | 11 | 4 | 1000 | 2.5 | 264.453 | 0.124519 | 7.676 | 3.84095 | 10.57812 | pad |  | 346
3QW後発後行bar09 | 11 | 5 | 1000 | 1.5 | 278.144 | 0.153164 | 8.12627 | 4.2057 | 18.54293 | pad |  | 345
3QW後発後行bar09 | 11 | 6 | 1000 | 2.5 | 262.435 | 0.142765 | 8.05694 | 3.99055 | 10.4974 | pad |  | 345
8 | 12 |  | 1000 | [10 empty] | - | - | 素子01,02をチップ化180518
7 | テスト
6 | 凸 | リッジの形が特殊な奴
5 | 凸
4 | 凸
3 | □□
2 | □□
1 | □□
空いてるところにNo.10があった
No.09
No.19
No.16

## 日記
サンプル
サンプル日記 |  | ウエハ
180514 | 奥さんとミーティング | 10QW | 後発後行 | 120um厚 | FP領域 | bar | i | L=500 | ワイヤリングされて帰ってきた→IL測った
|  | 10QW | 後発後行 | 120um厚 | FP領域 | bar | c | L=300 | ワイヤリングされて帰ってきた→IL測った
|  | 3QW | 後発後行 | 120um厚 | FP領域 | bar | 10 | L=500 | ワイヤリングされて帰ってきた→IL測った
|  | 10QW | 後発後行 | 120um厚 | FP領域 | bar | j | L=500 | ワイヤリングされて帰ってきた.4本足が出てるマウントに乗っている
|  | 10QW | 後発後行 | 120um厚 | FP領域 | bar | ｋ | L=500 | ワイヤリングされて帰ってきた.４本足が出てるマウントに乗っている
|  | 10QW | 後発後行 | 120um厚 | FP領域 | bar | d | L=300um | AlNサブマウントに乗せた→IL測った→中前さんに渡した.光励起用
|  | 3QW | 後発後行 | 120um厚 | FP領域 | bar | 16 | L=400 | IL計測
180515 |  | 3QW | 後発後行 | 120um厚 | FP領域 | bar | 10 | L=500 | IL計測 電流を結構流したけどそこまで光らなかった
180518 | 奥さんとミーティング | 3QW | 後発後行 | 120um厚 | DFB領域 | bar |  |  | 18本をハイソルにてマウント予定
|  | 3QW | 後発後行 | 120um厚 | FP領域 | bar | 18 | L=300um | 素子01,02,03をチップ化
|  | 3QW | 後発後行 | 120um厚 | FP領域 | bar | 15 | L=400um | 素子01,02,03をチップ化
|  | 3QW | 後発後行 | 120um厚 | FP領域 | bar | 8 | L=300um | 素子01,02をチップ化
180520 |  | 10QW | 後発後行 | 120um厚 | FP領域 | bar | j | L=500 | ステム型でIL測定
|  | 10QW | 後発後行 | 120um厚 | FP領域 | bar | k | L=500 | 同上ただし流れる素子がなかった
180521 | ハイソル | 3QW | 後発後行 | 120um厚 | DFB領域 | bar |  | L=400um | 8本をハイソルにてマウント
|  | 3QW | 後発後行 | 120um厚 | DFB領域 | bar |  | L=300um | 10本をハイソルにてマウント
|  | 3QW | 後発後行 | 120um厚 | FP領域 | bar | 18 | L=300um | 素子01をエピダウン
|  | 3QW | 後発後行 | 120um厚 | FP領域 | bar | 15 | L=400um | 素子01をエピダウン
|  | 3QW | 後発後行 | 120um厚 | FP領域 | bar | 8 | L=300um | 素子01,02をエピダウン
|  | 3QW | 後発後行 | 120um厚 | FP領域 | bar | 18 | L=300um | 素子02,03をTO-canにマウント
|  | 3QW | 後発後行 | 120um厚 | FP領域 | bar | 15 | L=400um | 素子02,03をTO-canにマウント
180523 |  | 3QW | 後発後行 | 120um厚 | FP領域 | bar | 18 | L=300um | 素子01に大電流IL
|  | 3QW | 後発後行 | 120um厚 | FP領域 | bar | 15 | L=400um | 素子01に大電流IL
|  | 3QW | 後発後行 | 120um厚 | FP領域 | bar | 8 | L=300um | 素子01,02に大電流

## 3QW
バー | ridge number | cavity length(um) | ridge width(um) | I threshold(mA) | i_d(W/A) | 抵抗(ohm) | 微分抵抗(ohm) | 閾値電流密度(kA/cm^2) | プローブ | 破壊状況 | 抵抗やslopeを出すのに使った電流値
3QW先発先行bar01 | 1 | 300 | 1.5 | 91.942 | 0.310749 | 23.42 | 7.24938 | 20.43156 | pad |  | 136 |  | 共振基長 | 全素子数 | pad発振 | ridge発振 | 発振せず | まだridge触っていない
3QW先発先行bar01 | 2 | 300 | 2.5 | 87.297 | 0.288586 | 21.105 | 5.20464 | 11.6396 | pad |  | 140 |  | 300 | 5 | 5 | - | - | -
3QW先発先行bar01 | 3 | 300 | 1.5 | 85.149 | 0.314941 | 24.547 | 7.49851 | 18.922 | pad |  | 135 |  | 400 | 5 | 5 | - | - | -
3QW先発先行bar01 | 4 | 300 | 2.5 | 91.987 | 0.30954 | 22.7365 | 5.67646 | 12.26493 | pad |  | 137 |  | 500 | 5 | 5 | - | - | -
3QW先発先行bar01 | 5 | 300 | 1.5 | 79.637 | 0.311288 | 26.3524 | 9.08761 | 17.69711 | pad |  | 132 |  | 1000 | 6 | 6 | - | - | -
3QW先発先行bar04 | 1 | 400 | 1.5 | 110.666 | 0.217306 | 23.2553 | 7.58178 | 18.44433 | pad |  | 131 |  | 計 | 21 | 21 | 0 | 0 | 0
3QW先発先行bar04 | 2 | 400 | 2.5 | 111.45 | 0.123375 | 20.4754 | 5.46338 | 11.145 | pad |  | 135
3QW先発先行bar04 | 3 | 400 | 1.5 | 103 | 0.293096 | 22.2702 | 7.29347 | 17.16667 | pad |  | 133
3QW先発先行bar04 | 4 | 400 | 2.5 | 101.4 | 0.148463 | 20.5345 | 4.43615 | 10.14 | pad |  | 135
3QW先発先行bar04 | 5 | 400 | 1.5 | 104.972 | 0.27285 | 20.5345 | 4.43615 | 17.49533 | pad |  | 135
3QW先発先行bar09 | 1 | 500 | 1.5 | 135.52 | 0.308908 | 17.4636 | 6.59191 | 18.06933 | pad
3QW先発先行bar09 | 2 | 500 | 2.5 | 131.696 | 0.158787 | 19.0797 | 6.11451 | 10.53568 | pad |  | 178
3QW先発先行bar09 | 3 | 500 | 1.5 | 120.48 | 0.311736 | 20.2414 | 8.43533 | 16.064 | pad |  | 177
3QW先発先行bar09 | 4 | 500 | 2.5 | 118.76 | 0.257249 | 19.4468 | 6.22158 | 9.5008 | pad |  | 179
3QW先発先行bar09 | 5 | 500 | 1.5 | 121.7 | 0.295475 | 21.1378 | 18.427 | 16.22667 | pad |  | 175 | さちった
3QW先発先行bar11 | 1 | 1000 | 1.5 | 249.83 | 0.21559 | 11.4701 | -110.157 | 16.65533 | pad |  | 290
3QW先発先行bar11 | 2 | 1000 | 2.5 | 229.81 | 0.0725381 | 10.8638 | 18.0259 | 9.1924 | pad |  | 292
3QW先発先行bar11 | 3 | 1000 | 1.5 | 205.4 | 0.202 | 11.4842 | -10.7831 | 13.69333 | pad |  | 290
3QW先発先行bar11 | 4 | 1000 | 2.5 | 202.44 | 0.0494412 | 11.1537 | 10.0158 | 8.0976 | pad |  | 291
3QW先発先行bar11 | 5 | 1000 | 1.5 | 205.61 | 0.209999 | 11.3089 | 4.53962 | 13.70733 | pad |  | 290
3QW先発先行bar11 | 6 | 1000 | 2.5 | 210.171 | 0.0834836 | 11.0411 | 3.58251 | 8.40684 | pad |  | 291
3QW後発後行bar19 | 1 | 300 | 1.5 | 88.3389 | 0.200725 | 24.5358 | 10.5828 | 19.63087 | pad |  | 119 |  | 共振基長 | 全素子数 | pad発振 | ridge発振 | 発振せず | まだridge触っていない
3QW後発後行bar19 | 2 | 300 | 2.5 | 97.487 | 0.259376 | 18.6188 | 7.19686 | 12.99827 | pad |  | 127 |  | 300 | 5 | 5 | - | - | -
3QW後発後行bar19 | 3 | 300 | 1.5 | 96.7987 | 0.260357 | 22.9939 | 10.1068 | 21.51082 | pad |  | 120 |  | 400 | 5 | 5 | - | - | -
3QW後発後行bar19 | 4 | 300 | 2.5 | 94.4866 | 0.228759 | 19.817 | 7.82651 | 12.59821 | pad |  | 124 |  | 500 | 5 | 5 | - | - | -
3QW後発後行bar19 | 5 | 300 | 1.5 | 88.3333 | 0.257593 | 20.4706 | 8.31956 | 19.62962 | pad |  | 125 |  | 1000 | 6 | 6 | - | - | -
3QW後発後行bar16 | 1 | 400 | 1.5 | 116.914 | 0.151485 | 14.3068 | 5.88981 | 19.48567 | pad |  | 190 |  | 計 | 21 | 21 | 0 | 0 | 0
3QW後発後行bar16 | 2 | 400 | 2.5 | 123.534 | 0.241107 | 13.7903 | 4.22885 | 12.3534 | pad |  | 190
3QW後発後行bar16 | 3 | 400 | 1.5 | 122.842 | 0.240644 | 15.5185 | 6.52607 | 20.47367 | pad |  | 187
3QW後発後行bar16 | 4 | 400 | 2.5 | 115.48 | 0.249237 | 15.4187 | 7.05534 | 11.548 | pad |  | 187
3QW後発後行bar16 | 5 | 400 | 1.5 | 150.32 | 0.137441 | 16.1907 | 6.31415 | 25.05333 | pad |  | 186
3QW後発後行bar10 | 1 | 500 | 1.5 | 137.805 | 0.265017 | 15.5097 | 4.23008 | 18.374 | pad |  | 168
3QW後発後行bar10 | 2 | 500 | 2.5 | 150.532 | 0.25717 | 13.2242 | 4.77973 | 12.04256 | pad |  | 191
3QW後発後行bar10 | 3 | 500 | 1.5 | 135.409 | 0.28708 | 14.9841 | 6.48253 | 18.05453 | pad |  | 187
3QW後発後行bar10 | 4 | 500 | 2.5 | 135.774 | 0.257403 | 12.8347 | 4.82715 | 10.86192 | pad |  | 192
3QW後発後行bar10 | 5 | 500 | 1.5 | 144.635 | 0.237015 | 13.0976 | 4.62139 | 19.28467 | pad |  | 191
3QW後発後行bar09 | 1 | 1000 | 1.5 | 285.91 | 0.169547 | 8.23318 | 5.00545 | 19.06067 | pad |  | 344
3QW後発後行bar09 | 2 | 1000 | 2.5 | 262.556 | 0.149763 | 8.10687 | 2.77975 | 10.50224 | pad |  | 346
3QW後発後行bar09 | 3 | 1000 | 1.5 | 318.694 | 0.147393 | 8.68018 | 4.78474 | 21.24627 | pad |  | 344
3QW後発後行bar09 | 4 | 1000 | 2.5 | 264.453 | 0.124519 | 7.676 | 3.84095 | 10.57812 | pad |  | 346
3QW後発後行bar09 | 5 | 1000 | 1.5 | 278.144 | 0.153164 | 8.12627 | 4.2057 | 18.54293 | pad |  | 345
3QW後発後行bar09 | 6 | 1000 | 2.5 | 262.435 | 0.142765 | 8.05694 | 3.99055 | 10.4974 | pad |  | 345

## Sheet3
cabity length | ridge eidth | I_th | i_d | R | dif R | J_th | 1/i_d | 1/L
300 | 1.5 | 91.9 | 0.311 | 23.4 | 7.2 | 20.4 | 3.215434 | 0.003333333
300 | 1.5 | 85.1 | 0.315 | 24.5 | 7.5 | 18.9 | 3.174603 | 0.003333333
300 | 1.5 | 79.6 | 0.311 | 26.4 | 9.1 | 17.7 | 3.215434 | 0.003333333
400 | 1.5 | 110.7 | 0.217 | 23.3 | 7.6 | 18.4 | 4.608295 | 0.0025
400 | 1.5 | 103 | 0.293 | 22.3 | 7.3 | 17.2 | 3.412969 | 0.0025
400 | 1.5 | 105 | 0.273 | 20.5 | 4.4 | 17.5 | 3.663004 | 0.0025
500 | 1.5 | 135.5 | 0.309 | 17.5 | 6.6 | 18.1 | 3.236246 | 0.002
500 | 1.5 | 120.5 | 0.312 | 20.2 | 8.4 | 16.1 | 3.205128 | 0.002
500 | 1.5 | 121.7 | 0.295 | 21.1 | 18.4 | 16.2 | 3.389831 | 0.002
1000 | 1.5 | 249.8 | 0.216 | 11.5 | -110.2 | 16.7 | 4.62963 | 0.001
1000 | 1.5 | 205.4 | 0.202 | 11.5 | -10.8 | 13.7 | 4.950495 | 0.001
1000 | 1.5 | 205.6 | 0.21 | 11.3 | 4.5 | 13.7 | 4.761905 | 0.001
100 | 1.5 | 39.632 | 0.16 | 40.8612 | 13.6142 | 26.42 | 6.25 | 0.01
100 | 1.5 | 66.1031 | 0.048 | 39.3284 | 15.6858 | 44.068 | 20.83333 | 0.01
200 | 1.5 | 49.234 | 0.387935 | 34.0628 | 12.7043 | 16.4113 | 2.577751 | 0.005
200 | 1.5 | 50.82 | 0.403083 | 34.8584 | 14.0678 | 16.94 | 2.480879 | 0.005
200 | 1.5 | 49.474 | 0.391329 | 31.6332 | 11.0604 | 16.4913 | 2.555395 | 0.005
200 | 1.5 | 47.101 | 0.40933 | 39.7087 | 20.133 | 15.7003 | 2.443017 | 0.005
200 | 1.5 | 52.932 | 0.405361 | 37.8652 | 13.371 | 17.644 | 2.466937 | 0.005
200 | 1.5 | 104.926 | 0.0161066 | 36.0561 | 8.48109 | 34.9753 | 62.08635 | 0.005
300 | 2.5 | 87.3 | 0.289 | 21.1 | 5.2 | 11.6 | 3.460208 | 0.003333333
300 | 2.5 | 92 | 0.31 | 22.7 | 5.7 | 12.3 | 3.225806 | 0.003333333
400 | 2.5 | 111.5 | 0.123 | 20.5 | 5.5 | 11.1 | 8.130081 | 0.0025
400 | 2.5 | 101.4 | 0.148 | 20.5 | 4.4 | 10.1 | 6.756757 | 0.0025
500 | 2.5 | 131.7 | 0.159 | 19.1 | 6.1 | 10.5 | 6.289308 | 0.002 | 0.1401031
500 | 2.5 | 118.8 | 0.257 | 19.4 | 6.2 | 9.5 | 3.891051 | 0.002 | 0.2533762
1000 | 2.5 | 229.8 | 0.073 | 10.9 | 18 | 9.2 | 13.69863 | 0.001
1000 | 2.5 | 202.4 | 0.049 | 11.2 | 10 | 8.1 | 20.40816 | 0.001
1000 | 2.5 | 210.2 | 0.083 | 11 | 3.6 | 8.4 | 12.04819 | 0.001
100 | 2.5 | 39.6168 | 0.123201 | 33.6475 | 10.3104 | 15.8467 | 8.116817 | 0.01
100 | 2.5 | 42.872 | 0.0785446 | 33.3444 | 10.1878 | 17.1488 | 12.73162 | 0.01
200 | 2.5 | 49.7042 | 0.402313 | 29.9248 | 8.98099 | 9.94084 | 2.485627 | 0.005
200 | 2.5 | 53.783 | 0.398803 | 28.9927 | 9.14652 | 10.7566 | 2.507504 | 0.005
200 | 2.5 | 52.47 | 0.18179 | 37.333 | 11.576 | 10.494 | 5.500853 | 0.005
200 | 2.5 | 48.973 | 0.438891 | 36.7048 | 12.7316 | 9.7946 | 2.27847 | 0.005

## Sheet5
バー | ridge number | cavity length | ridge width_1.5 | I threshold_r1.5 | i_d_r1.5 | R_r1.5 | dif_R_r1.5 | Jth_r1.5 | プローブ | 破壊状況 | 抵抗やslopeを出すのに使った電流値
3QW後発後行bar19 | 1 | 300 | 1.5 | 88.3389 | 0.200725 | 24.5358 | 10.5828 | 19.63087 | pad |  | 119 | 共振基長 | 全素子数 | pad発振 | ridge発振 | 発振せず | まだridge触っていない
3QW後発後行bar19 | 3 | 300 | 1.5 | 96.7987 | 0.260357 | 22.9939 | 10.1068 | 21.51082 | pad |  | 120 | 400 | 5 | - | - | - | 5
3QW後発後行bar19 | 5 | 300 | 1.5 | 88.3333 | 0.257593 | 20.4706 | 8.31956 | 19.62962 | pad |  | 125 | 1000 | 6 | 6 | - | - | -
3QW後発後行bar16 | 1 | 400 | 1.5 | 116.914 | 0.151485 | 14.3068 | 5.88981 | 19.48567 | pad |  | 190 | 計 | 21 | 16 | 0 | 0 | 5
3QW後発後行bar16 | 3 | 400 | 1.5 | 122.842 | 0.240644 | 15.5185 | 6.52607 | 20.47367 | pad |  | 187
3QW後発後行bar16 | 5 | 400 | 1.5 | 150.32 | 0.137441 | 16.1907 | 6.31415 | 25.05333 | pad |  | 186
3QW後発後行bar10 | 1 | 500 | 1.5 | 137.805 | 0.265017 | 15.5097 | 4.23008 | 18.374 | pad |  | 168
3QW後発後行bar10 | 3 | 500 | 1.5 | 135.409 | 0.28708 | 14.9841 | 6.48253 | 18.05453 | pad |  | 187
3QW後発後行bar10 | 5 | 500 | 1.5 | 144.635 | 0.237015 | 13.0976 | 4.62139 | 19.28467 | pad |  | 191
3QW後発後行bar09 | 1 | 1000 | 1.5 | 285.91 | 0.169547 | 8.23318 | 5.00545 | 19.06067 | pad |  | 344
3QW後発後行bar09 | 3 | 1000 | 1.5 | 318.694 | 0.147393 | 8.68018 | 4.78474 | 21.24627 | pad |  | 344
3QW後発後行bar09 | 5 | 1000 | 1.5 | 278.144 | 0.153164 | 8.12627 | 4.2057 | 18.54293 | pad |  | 345
|  | cavity length | ridge width(um) | I threshold_r1.5 | i_d_r1.5 | R_r1.5 | dif_R_r1.5 | Jth_r1.5 | プローブ
3QW後発後行bar19 | 2 | 300 | 2.5 | 97.487 | 0.259376 | 18.6188 | 7.19686 | 12.99827 | pad |  | 127 | 300 | 5 | 5 | - | - | -
3QW後発後行bar19 | 4 | 300 | 2.5 | 94.4866 | 0.228759 | 19.817 | 7.82651 | 12.59821 | pad |  | 124 | 500 | 5 | 5 | - | - | -
3QW後発後行bar16 | 2 | 400 | 2.5 | 123.534 | 0.241107 | 13.7903 | 4.22885 | 12.3534 | pad |  | 190
3QW後発後行bar16 | 4 | 400 | 2.5 | 115.48 | 0.249237 | 15.4187 | 7.05534 | 11.548 | pad |  | 187
3QW後発後行bar10 | 2 | 500 | 2.5 | 150.532 | 0.25717 | 13.2242 | 4.77973 | 12.04256 | pad |  | 191
3QW後発後行bar10 | 4 | 500 | 2.5 | 135.774 | 0.257403 | 12.8347 | 4.82715 | 10.86192 | pad |  | 192
3QW後発後行bar09 | 2 | 1000 | 2.5 | 262.556 | 0.149763 | 8.10687 | 2.77975 | 10.50224 | pad |  | 346
3QW後発後行bar09 | 4 | 1000 | 2.5 | 264.453 | 0.124519 | 7.676 | 3.84095 | 10.57812 | pad |  | 346
3QW後発後行bar09 | 6 | 1000 | 2.5 | 262.435 | 0.142765 | 8.05694 | 3.99055 | 10.4974 | pad |  | 345
10WQ後発後行bar_c | 1 | 300 | 1.5 | 93.99 | 0.0327853 | 31.7475 | 19.7519 | 20.88667 | pad |  | 140 |  | 400 | 5 | 2 | 3 | - | -
10WQ後発後行bar_c | 3 | 300 | 1.5 | [5 empty] | ridge |  | - |  | 1000 | 6 | 5 | 1 | - | -
10WQ後発後行bar_c | 5 | 300 | 1.5 | [5 empty] | ridge |  | - |  |  |  | ※内すでに3つbridge破壊
10WQ後発後行bar_d | 1 | 300 | 1.5 | 88.093 | 0.0497922 | 28.8998 | 16.8624 | 19.57622 | pad | padの導通をとるためにはridgeにさわってなじませる必要あり | 139.36
10WQ後発後行bar_d | 3 | 300 | 1.5 | 91.611 | 0.0498487 | 30.181 | 20.7705 | 20.358 | pad | padの導通をとるためにはridgeにさわってなじませる必要あり | 137
10WQ後発後行bar_d | 5 | 300 | 1.5 | 89.751 | 0.0928498 | 29.348 | 25.8669 | 19.94467 | pad | padの導通をとるためにはridgeにさわってなじませる必要あり | 118
10QW後発後行bar_f | 1 | 400 | 1.5 | 113.551 | 0.0705835 | 24.5979 | 15.6704 | 18.92517 | ridge |  | 150
10QW後発後行bar_f | 3 | 400 | 1.5 | 114 | 0.0682133 | 26.3011 | 18.2627 | 19 | pad | 測定中にbridge切れた | 146
10QW後発後行bar_f | 5 | 400 | 1.5 | 113.8 | 0.0722013 | 23.7063 | 18.9382 | 18.96667 | ridge |  | 151
10QW後発後行bar_i | 1 | 500 | 1.5 |  |  | 24.9382 | 15.3006 |  | ridge | 発振していない | 150
10QW後発後行bar_i | 3 | 500 | 1.5 | 138.138 | 0.123486 | 21.3434 | 13.9408 | 18.4184 | ridge |  | 155
10QW後発後行bar_i | 5 | 500 | 1.5 | 134.131 | 0.143519 | 22.818 | 16.0881 | 17.88413 | pad |  | 153
10QW後発後行bar_m | 1 | 1000 | 1.5 | 265 | 0.0411624 | 10.7067 | 7.16158 | 17.66667 | pad |  | 329
10QW後発後行bar_m | 3 | 1000 | 1.5 | 255 | 0.0472731 | 11.9458 | 8.04404 | 17 | pad |  | 324
10QW後発後行bar_m | 5 | 1000 | 1.5 | 253.609 | 0.0699341 | 16.0686 | 19.7784 | 16.90727 | pad | 測定中にbridge切れた | 309
10WQ後発後行bar_c | 2 | 300 | 2.5 | [5 empty] | ridge |  | - |  | 500 | 5 | 2 | 2 | 1 | -
10WQ後発後行bar_c | 4 | 300 | 2.5 | 94.9702 | 0.010695 | 29.161 | 14.4441 | 12.66269 | ridge |  | 119 |  | 計 | 26 | 15 | 7 | 1 | 3
10WQ後発後行bar_d | 2 | 300 | 2.5 | 93.456 | 0.0554084 | 25.0644 | 14.4805 | 12.4608 | pad | padの導通をとるためにはridgeにさわってなじませる必要あり | 144
10WQ後発後行bar_d | 4 | 300 | 2.5 | 94.665 | 0.0663111 | 28.2952 | 18.1137 | 12.622 | pad | padの導通をとるためにはridgeにさわってなじませる必要あり | 139
10QW後発後行bar_f | 2 | 400 | 2.5 | 117 | 0.0521152 | 21.736 | 12.696 | 11.7 | ridge |  | 153
10QW後発後行bar_f | 4 | 400 | 2.5 | 118.248 | 0.0535713 | 22.7547 | 14.491 | 11.8248 | pad | 測定中にbridge切れた | 152
10QW後発後行bar_i | 2 | 500 | 2.5 | 135.971 | 0.164583 | 22.393 | 14.9287 | 10.87768 | ridge |  | 154
10QW後発後行bar_i | 4 | 500 | 2.5 | 139.031 | 0.14785 | 21.6106 | 16.0165 | 11.12248 | pad |  | 155
10QW後発後行bar_m | 2 | 1000 | 2.5 | 269 | 0.016744 | 9.80165 | 5.59737 | 10.76 | pad |  | 332
10QW後発後行bar_m | 4 | 1000 | 2.5 | 260.885 | 0.024748 | 10.8046 | 6.32186 | 10.4354 | pad |  | 328
10QW後発後行bar_m | 6 | 1000 | 2.5 | 250 | 0.0634244 | 10.9544 | 7.22643 | 10 | ridge |  | 327

## Sheet4
閾値電流 | x_CL | N1_Ith | N2_Ith | N3_Ith | N4_Ith | N5_Ith | N6_Ith
| 300 | 93.99 |  |  | 94.9702
| 400 | 113.551 | 117 | 114 | 118.248 | 113.8
| 500 |  | 135.971 | 138.138 | 139.031 | 134.131
| 1000 | 265 | 269 | 255 | 260.885 | 253.609 | 250
|  | N1_i_d | N2_i_d | N3_i_d | N4_i_d | N5_i_d | N6_i_d |  | N1_i_d
i_D | 300 | 0.0327853 |  |  | 0.010695 |  |  | 0.003333333 | 30.50147 | #DIV/0! | #DIV/0! | 93.50164 | #DIV/0!
| 400 | 0.0705835 | 0.0521152 | 0.0682133 | 0.0535713 | 0.0722013 |  | 0.0025 | 14.16762 | 19.18826 | 14.6599 | 18.66671 | 13.85017
| 500 |  | 0.164583 | 0.123486 | 0.14785 | 0.143519 |  | 0.002 | #DIV/0! | 6.075962 | 8.098084 | 6.763612 | 6.967719
| 1000 | 0.0411624 | 0.016744 | 0.0472731 | 0.024748 | 0.0699341 | 0.0634244 | 0.001 | 24.29402 | 59.72289 | 21.15368 | 40.40731 | 14.29918
|  | N1_j_th | N2_j_th | N3_j_th | N4_j_th | N5_j_th | N6_j_th
閾値電流密度 | 300 | 20.88667 | 0 | 0 | 12.66269 | 0 | 0
| 400 | 18.92517 | 11.7 | 19 | 11.8248 | 18.96667 | 0
| 500 | 0 | 10.87768 | 18.4184 | 11.12248 | 17.88413 | 0
| 1000 | 17.66667 | 10.76 | 17 | 10.4354 | 16.90727 | 10
|  | N1_R | N2_R | N3_R | N4_R | N5_R | N6_R
抵抗(ohm) | 300 | 31.7475 |  |  | 29.161
| 400 | 24.5979 | 21.736 | 26.3011 | 22.7547 | 23.7063
| 500 | 24.9382 | 22.393 | 21.3434 | 21.6106 | 22.818
| 1000 | 10.7067 | 9.80165 | 11.9458 | 10.8046 | 16.0686 | 10.9544
|  | N1_dif_R | N2_dif_R | N3_dif_R | N4_dif_R | N5_dif_R | N6_dif_R
微分抵抗(ohm) | 300 | 19.7519 |  |  | 14.4441
| 400 | 15.6704 | 12.696 | 18.2627 | 14.491 | 18.9382
| 500 | 15.3006 | 14.9287 | 13.9408 | 16.0165 | 16.0881
| 1000 | 7.16158 | 5.59737 | 8.04404 | 6.32186 | 19.7784 | 7.22643